## TP2 Provetes
Trabalho Prático Nº2
Grupo 1 |  |  |  | Grupo 3 |  |  |  | Grupo 5
Provete madeira maciça |  |  |  | Provete madeira maciça |  |  |  | Provete madeira maciça
| H=? |  | H=0% |  | H=? |  | H=0% |  | H=? |  | H=0%
| AE | DE |  |  | AE | DE |  |  | AE | DE
massa (g) | 101.547 | 101.4194 | 90.246 | massa (g) | 86.4822 | 86.3736 | 77.9001 | massa (g) | 96.0622 | 95.79 | 85.2737
dimensões c¦b¦h (mm) | 397.23 | 19.77 | 19.84 | dimensões c¦b¦h (mm) | 391.19 | 20.01 | 20.03 | dimensões c¦b¦h (mm) | 380.54 | 19.79 | 19.76
Provete lamelado colado (tipo 1) |  |  |  | Provete lamelado colado (tipo 1) |  |  |  | Provete lamelado colado (tipo 1)
| H=? |  | H=0% |  | H=? |  | H=0% |  | H=? |  | H=0%
| AE | DE |  |  | AE | DE |  |  | AE | DE
massa (g) | 118.1675 | 118.073 | 105.075 | massa (g) | 96.433 | 96.3268 | 86.4427 | massa (g) | 94.6048 | 94.575 | 83.51
dimensões c¦b¦h (mm) | 397.24 | 19.78 | 19.76 | dimensões c¦b¦h (mm) | 390.99 | 20.01 | 20.02 | dimensões c¦b¦h (mm) | 379.91 | 19.75 | 19.67
Grupo 2 |  |  |  | Grupo 4 |  |  |  | Grupo Exemplo
Provete madeira maciça |  |  |  | Provete madeira maciça |  |  |  | Provete madeira maciça
| H=? |  | H=0% |  | H=? |  | H=0% |  | H=? |  | H=0%
| AE | DE |  |  | AE | DE |  |  | AE | DE
| 77.5244 | 77.435 | 69.2896 | massa (g) | 90.6501 | 90.5538 | 79.8625 | massa (g) | 89.1 | 88.26
dimensões c¦b¦h (mm) | 380.53 | 20.16 | 20.14 | dimensões c¦b¦h (mm) | 400.34 | 19.76 | 19.69 | dimensões c¦b¦h (mm) | 390,00x20,11x20,11
Provete lamelado colado (tipo 1) |  |  |  | Provete lamelado colado (tipo 1) |  |  |  | Provete lamelado colado (tipo 1)
| H=? |  | H=0% |  | H=? |  | H=0% |  | H=? |  | H=0%
| AE | DE |  |  | AE | DE |  |  | AE | DE
massa (g) | 96.371 | 96.26 | 85.6146 | massa (g) | 86.7962 | 86.6738 | 76.894 | massa (g) | 99.56 | 98.6
dimensões c¦b¦h (mm) | 380.45 | 20.1 | 20.01 | dimensões c¦b¦h (mm) | 400.27 | 19.71 | 19.72 | dimensões c¦b¦h (mm) | 390,24x20,15x21,59
Dimensões: c¦b¦h - comprimento ¦ base ¦ altura
AE (antes do ensaio) - massa para calcular a densidade; DE (depois do ensaio) - massa do provete após rotura; por vezes na rotura dos provetes há casos de perda de material, logo deve considerar-se esta massa para o cáculo do teor em água dos provetes.