## Dados
[5 empty] | PADRÃO | 29.67 | axial
[6 empty] | 19.88 | transversal
Espécie:
Grupo:
Provete N.º |  |  |  | Estado | Diferenças comparativas (mm) |  |  | m (g)
[5 empty] | Axial | Tangencial | Radial
I | CA | 1 |  | Inicial |  |  |  | 8.045
I | CA | 1 |  | Saturado | 0.303 | 1.212 | 0.663 | 13.295
I | CA | 1 |  | Seco ao ar | 0.169 | 0.36 | 0.352 | 7.797
I | CA | 1 |  | H = 0% | 0.092 | -0.365 | -0.026 | 6.895
I | PC | 1 |  | Inicial |  |  |  | 6.853
I | PC | 1 |  | Saturado | 0.483 | 1.634 | 1.224 | 12.861
I | PC | 1 |  | Seco ao ar | 0.423 | 0.657 | 0.6 | 6.788
I | PC | 1 |  | H = 0% | 0.354 | -0.02 | 0.1 | 5.945
II | AB | 1 |  | Inicial |  |  |  | 5.397
II | AB | 1 |  | Saturado | 0.704 | 1.585 | 1.029 | 9.459
II | AB | 1 |  | Seco ao ar | 0.62 | 0.431 | 0.631 | 5.454
II | AB | 1 |  | H = 0% | 0.579 | -0.532 | 0.055 | 4.807
II | W | 1 |  | Inicial |  |  |  | 11.964
II | W | 1 |  | Saturado | 0.013 | 0.588 | 0.395 | 13.624
II | W | 1 |  | Seco ao ar | -0.054 | 0.295 | 0.359 | 11.741
II | W | 1 |  | H = 0% | -0.058 | -0.445 | -0.105 | 10.403
Inicial
Saturado
Seco ao ar
H = 0%
Inicial
Saturado
Seco ao ar
H = 0%
Inicial
Saturado
Seco ao ar
H = 0%
Inicial
Saturado
Seco ao ar
H = 0%
Inicial
Saturado
Seco ao ar
H = 0%
Inicial
Saturado
Seco ao ar
H = 0%
Inicial
Saturado
Seco ao ar
H = 0%
Inicial
Saturado
Seco ao ar
H = 0%
Inicial
Saturado
Seco ao ar
H = 0%
Inicial
Saturado
Seco ao ar
H = 0%
Inicial
Saturado
Seco ao ar
H = 0%
Inicial
|  |  | 0 | Saturado
|  |  | 0 | Seco ao ar
|  |  | 0 | H = 0%
Inicial
|  |  | 0 | Saturado
|  |  | 0 | Seco ao ar
|  |  | 0 | H = 0%
Inicial
|  |  | 0 | Saturado
|  |  | 0 | Seco ao ar
|  |  | 0 | H = 0%
Inicial
|  |  | 0 | Saturado
|  |  | 0 | Seco ao ar
|  |  | 0 | H = 0%
Inicial
|  |  | 0 | Saturado
|  |  | 0 | Seco ao ar
|  |  | 0 | H = 0%
Inicial
|  |  | 0 | Saturado
|  |  | 0 | Seco ao ar
|  |  | 0 | H = 0%
Inicial
|  |  | 0 | Saturado
|  |  | 0 | Seco ao ar
|  |  | 0 | H = 0%
Inicial
|  |  | 0 | Saturado
|  |  | 0 | Seco ao ar
|  |  | 0 | H = 0%
Inicial
|  |  | 0 | Saturado
|  |  | 0 | Seco ao ar
|  |  | 0 | H = 0%
Inicial
|  |  | 0 | Saturado
|  |  | 0 | Seco ao ar
|  |  | 0 | H = 0%
Inicial
|  |  | 0 | Saturado
|  |  | 0 | Seco ao ar
|  |  | 0 | H = 0%
Inicial
|  |  | 0 | Saturado
|  |  | 0 | Seco ao ar
|  |  | 0 | H = 0%
Inicial
|  |  | 0 | Saturado
|  |  | 0 | Seco ao ar
|  |  | 0 | H = 0%
Inicial
|  |  | 0 | Saturado
|  |  | 0 | Seco ao ar
|  |  | 0 | H = 0%
Inicial
|  |  | 0 | Saturado
|  |  | 0 | Seco ao ar
|  |  | 0 | H = 0%
Inicial
|  |  | 0 | Saturado
|  |  | 0 | Seco ao ar
|  |  | 0 | H = 0%
Inicial
|  |  | 0 | Saturado
|  |  | 0 | Seco ao ar
|  |  | 0 | H = 0%
Inicial
|  |  | 0 | Saturado
|  |  | 0 | Seco ao ar
|  |  | 0 | H = 0%
Inicial
|  |  | 0 | Saturado
|  |  | 0 | Seco ao ar
|  |  | 0 | H = 0%
Inicial
|  |  | 0 | Saturado
|  |  | 0 | Seco ao ar
|  |  | 0 | H = 0%
Inicial
|  |  | 0 | Saturado
|  |  | 0 | Seco ao ar
|  |  | 0 | H = 0%
Inicial
|  |  | 0 | Saturado
|  |  | 0 | Seco ao ar
|  |  | 0 | H = 0%
Inicial
|  |  | 0 | Saturado
|  |  | 0 | Seco ao ar
|  |  | 0 | H = 0%
Inicial
|  |  | 0 | Saturado
|  |  | 0 | Seco ao ar
|  |  | 0 | H = 0%
Inicial
|  |  | 0 | Saturado
|  |  | 0 | Seco ao ar
|  |  | 0 | H = 0%
Inicial
|  |  | 0 | Saturado
|  |  | 0 | Seco ao ar
|  |  | 0 | H = 0%
Inicial
|  |  | 0 | Saturado
|  |  | 0 | Seco ao ar
|  |  | 0 | H = 0%
Inicial
|  |  | 0 | Saturado
|  |  | 0 | Seco ao ar
|  |  | 0 | H = 0%
Inicial
|  |  | 0 | Saturado
|  |  | 0 | Seco ao ar
|  |  | 0 | H = 0%
Inicial
|  |  | 0 | Saturado
|  |  | 0 | Seco ao ar
|  |  | 0 | H = 0%
Inicial
|  |  | 0 | Saturado
|  |  | 0 | Seco ao ar
|  |  | 0 | H = 0%
Inicial
|  |  | 0 | Saturado
|  |  | 0 | Seco ao ar
|  |  | 0 | H = 0%
Inicial
|  |  | 0 | Saturado
|  |  | 0 | Seco ao ar
|  |  | 0 | H = 0%
Inicial
|  |  | 0 | Saturado
|  |  | 0 | Seco ao ar
|  |  | 0 | H = 0%
Inicial
|  |  | 0 | Saturado
|  |  | 0 | Seco ao ar
|  |  | 0 | H = 0%
Inicial
|  |  | 0 | Saturado
|  |  | 0 | Seco ao ar
|  |  | 0 | H = 0%
Inicial
|  |  | 0 | Saturado
|  |  | 0 | Seco ao ar
|  |  | 0 | H = 0%
Inicial
|  |  | 0 | Saturado
|  |  | 0 | Seco ao ar
|  |  | 0 | H = 0%
Inicial
|  |  | 0 | Saturado
|  |  | 0 | Seco ao ar
|  |  | 0 | H = 0%
Inicial
|  |  | 0 | Saturado
|  |  | 0 | Seco ao ar
|  |  | 0 | H = 0%
Inicial
|  |  | 0 | Saturado
|  |  | 0 | Seco ao ar
|  |  | 0 | H = 0%
Inicial
|  |  | 0 | Saturado
|  |  | 0 | Seco ao ar
|  |  | 0 | H = 0%
Inicial
|  |  | 0 | Saturado
|  |  | 0 | Seco ao ar
|  |  | 0 | H = 0%
Inicial
|  |  | 0 | Saturado
|  |  | 0 | Seco ao ar
|  |  | 0 | H = 0%
Inicial
|  |  | 0 | Saturado
|  |  | 0 | Seco ao ar
|  |  | 0 | H = 0%
Inicial
|  |  | 0 | Saturado
|  |  | 0 | Seco ao ar
|  |  | 0 | H = 0%
Inicial
|  |  | 0 | Saturado
|  |  | 0 | Seco ao ar
|  |  | 0 | H = 0%
Inicial
|  |  | 0 | Saturado
|  |  | 0 | Seco ao ar
|  |  | 0 | H = 0%
Inicial
|  |  | 0 | Saturado
|  |  | 0 | Seco ao ar
|  |  | 0 | H = 0%
Inicial
|  |  | 0 | Saturado
|  |  | 0 | Seco ao ar
|  |  | 0 | H = 0%
Inicial
|  |  | 0 | Saturado
|  |  | 0 | Seco ao ar
|  |  | 0 | H = 0%
Inicial
|  |  | 0 | Saturado
|  |  | 0 | Seco ao ar
|  |  | 0 | H = 0%
Inicial
|  |  | 0 | Saturado
|  |  | 0 | Seco ao ar
|  |  | 0 | H = 0%
Inicial
|  |  | 0 | Saturado
|  |  | 0 | Seco ao ar
|  |  | 0 | H = 0%
Inicial
|  |  | 0 | Saturado
|  |  | 0 | Seco ao ar
|  |  | 0 | H = 0%
Inicial
|  |  | 0 | Saturado
|  |  | 0 | Seco ao ar
|  |  | 0 | H = 0%
Inicial
|  |  | 0 | Saturado
|  |  | 0 | Seco ao ar
|  |  | 0 | H = 0%
Inicial
|  |  | 0 | Saturado
|  |  | 0 | Seco ao ar
|  |  | 0 | H = 0%
Inicial
|  |  | 0 | Saturado
|  |  | 0 | Seco ao ar
|  |  | 0 | H = 0%
Inicial
|  |  | 0 | Saturado
|  |  | 0 | Seco ao ar
|  |  | 0 | H = 0%
Os dados devem ser introduzidos somente nos campos preenchidos a amarelo.

## Resumo Dados
Espécie:
Grupo:
Provete N.º |  |  |  | Estado | Dimensões (cm) |  |  | Vol (cm3) | m (g) | D (g/cm3) | H (%)
[5 empty] | Axial | Tangencial | Radial
I | CA | 1 |  | Inicial |  |  |  |  | 8.045 |  | 16.7
I | CA | 1 |  | Saturado | 2.97003 | 2.1092 | 2.0543 | 12.869 | 13.295 | 1.033 | 92.8
I | CA | 1 |  | Seco ao ar | 2.96869 | 2.024 | 2.0232 | 12.157 | 7.797 | 0.641 | 13.1
I | CA | 1 |  | H = 0% | 2.96792 | 1.9515 | 1.9854 | 11.499 | 6.895 | 0.600 | 0.0
I | PC | 1 |  | Inicial |  |  |  |  | 6.853 |  | 15.3
I | PC | 1 |  | Saturado | 2.97183 | 2.1514 | 2.1104 | 13.493 | 12.861 | 0.953 | 116.3
I | PC | 1 |  | Seco ao ar | 2.97123 | 2.0537 | 2.048 | 12.497 | 6.788 | 0.543 | 14.2
I | PC | 1 |  | H = 0% | 2.97054 | 1.986 | 1.998 | 11.787 | 5.945 | 0.504 | 0.0
II | AB | 1 |  | Inicial |  |  |  |  | 5.397 |  | 12.3
II | AB | 1 |  | Saturado | 2.97404 | 2.1465 | 2.0909 | 13.348 | 9.459 | 0.709 | 96.8
II | AB | 1 |  | Seco ao ar | 2.9732 | 2.0311 | 2.0511 | 12.386 | 5.454 | 0.440 | 13.5
II | AB | 1 |  | H = 0% | 2.97279 | 1.9348 | 1.9935 | 11.466 | 4.807 | 0.419 | 0.0
II | W | 1 |  | Inicial |  |  |  |  | 11.964 |  | 15.0
II | W | 1 |  | Saturado | 2.96713 | 2.0468 | 2.0275 | 12.313 | 13.624 | 1.106 | 31.0
II | W | 1 |  | Seco ao ar | 2.96646 | 2.0175 | 2.0239 | 12.113 | 11.741 | 0.969 | 12.9
II | W | 1 |  | H = 0% | 2.96642 | 1.9435 | 1.9775 | 11.401 | 10.403 | 0.912 | 0.0
|  |  |  | Inicial | [6 empty] | #VALUE!
|  |  |  | Saturado | 2.967 | 1.988 | 1.988 | 11.726 |  | #VALUE! | #VALUE!
|  |  |  | Seco ao ar | 2.967 | 1.988 | 1.988 | 11.726 |  | #VALUE! | #VALUE!
|  |  |  | H = 0% | 2.967 | 1.988 | 1.988 | 11.726 |  | #VALUE! | #VALUE!
|  |  |  | Inicial | [6 empty] | #VALUE!
|  |  |  | Saturado | 2.967 | 1.988 | 1.988 | 11.726 |  | #VALUE! | #VALUE!
|  |  |  | Seco ao ar | 2.967 | 1.988 | 1.988 | 11.726 |  | #VALUE! | #VALUE!
|  |  |  | H = 0% | 2.967 | 1.988 | 1.988 | 11.726 |  | #VALUE! | #VALUE!
|  |  |  | Inicial | [6 empty] | #VALUE!
|  |  |  | Saturado | 2.967 | 1.988 | 1.988 | 11.726 |  | #VALUE! | #VALUE!
|  |  |  | Seco ao ar | 2.967 | 1.988 | 1.988 | 11.726 |  | #VALUE! | #VALUE!
|  |  |  | H = 0% | 2.967 | 1.988 | 1.988 | 11.726 |  | #VALUE! | #VALUE!
|  |  |  | Inicial | [6 empty] | #VALUE!
|  |  |  | Saturado | 2.967 | 1.988 | 1.988 | 11.726 |  | #VALUE! | #VALUE!
|  |  |  | Seco ao ar | 2.967 | 1.988 | 1.988 | 11.726 |  | #VALUE! | #VALUE!
|  |  |  | H = 0% | 2.967 | 1.988 | 1.988 | 11.726 |  | #VALUE! | #VALUE!
|  |  |  | Inicial | [6 empty] | #VALUE!
|  |  |  | Saturado | 2.967 | 1.988 | 1.988 | 11.726 |  | #VALUE! | #VALUE!
|  |  |  | Seco ao ar | 2.967 | 1.988 | 1.988 | 11.726 |  | #VALUE! | #VALUE!
|  |  |  | H = 0% | 2.967 | 1.988 | 1.988 | 11.726 |  | #VALUE! | #VALUE!
|  |  |  | Inicial | [6 empty] | #VALUE!
|  |  |  | Saturado | 2.967 | 1.988 | 1.988 | 11.726 |  | #VALUE! | #VALUE!
|  |  |  | Seco ao ar | 2.967 | 1.988 | 1.988 | 11.726 |  | #VALUE! | #VALUE!
|  |  |  | H = 0% | 2.967 | 1.988 | 1.988 | 11.726 |  | #VALUE! | #VALUE!
|  |  |  | Inicial | [6 empty] | #VALUE!
|  |  |  | Saturado | 2.967 | 1.988 | 1.988 | 11.726 |  | #VALUE! | #VALUE!
|  |  |  | Seco ao ar | 2.967 | 1.988 | 1.988 | 11.726 |  | #VALUE! | #VALUE!
|  |  |  | H = 0% | 2.967 | 1.988 | 1.988 | 11.726 |  | #VALUE! | #VALUE!
|  |  |  | Inicial | [6 empty] | #VALUE!
|  |  |  | Saturado | 2.967 | 1.988 | 1.988 | 11.726 |  | #VALUE! | #VALUE!
|  |  |  | Seco ao ar | 2.967 | 1.988 | 1.988 | 11.726 |  | #VALUE! | #VALUE!
|  |  |  | H = 0% | 2.967 | 1.988 | 1.988 | 11.726 |  | #VALUE! | #VALUE!
|  |  |  | Inicial | [6 empty] | #VALUE!
|  |  |  | Saturado | 2.967 | 1.988 | 1.988 | 11.726 |  | #VALUE! | #VALUE!
|  |  |  | Seco ao ar | 2.967 | 1.988 | 1.988 | 11.726 |  | #VALUE! | #VALUE!
|  |  |  | H = 0% | 2.967 | 1.988 | 1.988 | 11.726 |  | #VALUE! | #VALUE!
|  |  |  | Inicial | [6 empty] | #VALUE!
|  |  |  | Saturado | 2.967 | 1.988 | 1.988 | 11.726 |  | #VALUE! | #VALUE!
|  |  |  | Seco ao ar | 2.967 | 1.988 | 1.988 | 11.726 |  | #VALUE! | #VALUE!
|  |  |  | H = 0% | 2.967 | 1.988 | 1.988 | 11.726 |  | #VALUE! | #VALUE!
|  |  |  | Inicial | [6 empty] | #VALUE!
|  |  |  | Saturado | 2.967 | 1.988 | 1.988 | 11.726 |  | #VALUE! | #VALUE!
|  |  |  | Seco ao ar | 2.967 | 1.988 | 1.988 | 11.726 |  | #VALUE! | #VALUE!
|  |  |  | H = 0% | 2.967 | 1.988 | 1.988 | 11.726 |  | #VALUE! | #VALUE!
|  |  |  | Inicial |  |  |  | 0.000 |  |  | #VALUE!
|  |  | 0 | Saturado | 2.967 | 1.988 | 1.988 | 11.726 |  | #VALUE! | #VALUE!
|  |  | 0 | Seco ao ar | 2.967 | 1.988 | 1.988 | 11.726 |  | #VALUE! | #VALUE!
|  |  | 0 | H = 0% | 2.967 | 1.988 | 1.988 | 11.726 |  | #VALUE! | #VALUE!
|  |  |  | Inicial | 2.967 | 1.988 | 1.988 | 11.726 |  |  | #VALUE!
|  |  | 0 | Saturado | 2.967 | 1.988 | 1.988 | 11.726 |  | #VALUE! | #VALUE!
|  |  | 0 | Seco ao ar | 2.967 | 1.988 | 1.988 | 11.726 |  | #VALUE! | #VALUE!
|  |  | 0 | H = 0% | 2.967 | 1.988 | 1.988 | 11.726 |  | #VALUE! | #VALUE!
|  |  |  | Inicial | 2.967 | 1.988 | 1.988 | 11.726 |  |  | #VALUE!
|  |  | 0 | Saturado | 2.967 | 1.988 | 1.988 | 11.726 |  | #VALUE! | #VALUE!
|  |  | 0 | Seco ao ar | 2.967 | 1.988 | 1.988 | 11.726 |  | #VALUE! | #VALUE!
|  |  | 0 | H = 0% | 2.967 | 1.988 | 1.988 | 11.726 |  | #VALUE! | #VALUE!
|  |  |  | Inicial | 2.967 | 1.988 | 1.988 | 11.726 |  |  | #VALUE!
|  |  | 0 | Saturado | 2.967 | 1.988 | 1.988 | 11.726 |  | #VALUE! | #VALUE!
|  |  | 0 | Seco ao ar | 2.967 | 1.988 | 1.988 | 11.726 |  | #VALUE! | #VALUE!
|  |  | 0 | H = 0% | 2.967 | 1.988 | 1.988 | 11.726 |  | #VALUE! | #VALUE!
|  |  |  | Inicial | 2.967 | 1.988 | 1.988 | 11.726 |  |  | #VALUE!
|  |  | 0 | Saturado | 2.967 | 1.988 | 1.988 | 11.726 |  | #VALUE! | #VALUE!
|  |  | 0 | Seco ao ar | 2.967 | 1.988 | 1.988 | 11.726 |  | #VALUE! | #VALUE!
|  |  | 0 | H = 0% | 2.967 | 1.988 | 1.988 | 11.726 |  | #VALUE! | #VALUE!
|  |  |  | Inicial | 2.967 | 1.988 | 1.988 | 11.726 |  |  | #VALUE!
|  |  | 0 | Saturado | 2.967 | 1.988 | 1.988 | 11.726 |  | #VALUE! | #VALUE!
|  |  | 0 | Seco ao ar | 2.967 | 1.988 | 1.988 | 11.726 |  | #VALUE! | #VALUE!
|  |  | 0 | H = 0% | 2.967 | 1.988 | 1.988 | 11.726 |  | #VALUE! | #VALUE!
|  |  |  | Inicial | 2.967 | 1.988 | 1.988 | 11.726 |  |  | #VALUE!
|  |  | 0 | Saturado | 2.967 | 1.988 | 1.988 | 11.726 |  | #VALUE! | #VALUE!
|  |  | 0 | Seco ao ar | 2.967 | 1.988 | 1.988 | 11.726 |  | #VALUE! | #VALUE!
|  |  | 0 | H = 0% | 2.967 | 1.988 | 1.988 | 11.726 |  | #VALUE! | #VALUE!
|  |  |  | Inicial | 2.967 | 1.988 | 1.988 | 11.726 |  |  | #VALUE!
|  |  | 0 | Saturado | 2.967 | 1.988 | 1.988 | 11.726 |  | #VALUE! | #VALUE!
|  |  | 0 | Seco ao ar | 2.967 | 1.988 | 1.988 | 11.726 |  | #VALUE! | #VALUE!
|  |  | 0 | H = 0% | 2.967 | 1.988 | 1.988 | 11.726 |  | #VALUE! | #VALUE!
|  |  |  | Inicial | 2.967 | 1.988 | 1.988 | 11.726 |  |  | #VALUE!
|  |  | 0 | Saturado | 2.967 | 1.988 | 1.988 | 11.726 |  | #VALUE! | #VALUE!
|  |  | 0 | Seco ao ar | 2.967 | 1.988 | 1.988 | 11.726 |  | #VALUE! | #VALUE!
|  |  | 0 | H = 0% | 2.967 | 1.988 | 1.988 | 11.726 |  | #VALUE! | #VALUE!
|  |  |  | Inicial | 2.967 | 1.988 | 1.988 | 11.726 |  |  | #VALUE!
|  |  | 0 | Saturado | 2.967 | 1.988 | 1.988 | 11.726 |  | #VALUE! | #VALUE!
|  |  | 0 | Seco ao ar | 2.967 | 1.988 | 1.988 | 11.726 |  | #VALUE! | #VALUE!
|  |  | 0 | H = 0% | 2.967 | 1.988 | 1.988 | 11.726 |  | #VALUE! | #VALUE!
|  |  |  | Inicial | 2.967 | 1.988 | 1.988 | 11.726 |  |  | #VALUE!
|  |  | 0 | Saturado | 2.967 | 1.988 | 1.988 | 11.726 |  | #VALUE! | #VALUE!
|  |  | 0 | Seco ao ar | 2.967 | 1.988 | 1.988 | 11.726 |  | #VALUE! | #VALUE!
|  |  | 0 | H = 0% | 2.967 | 1.988 | 1.988 | 11.726 |  | #VALUE! | #VALUE!
|  |  |  | Inicial | 2.967 | 1.988 | 1.988 | 11.726 |  |  | #VALUE!
|  |  | 0 | Saturado | 2.967 | 1.988 | 1.988 | 11.726 |  | #VALUE! | #VALUE!
|  |  | 0 | Seco ao ar | 2.967 | 1.988 | 1.988 | 11.726 |  | #VALUE! | #VALUE!
|  |  | 0 | H = 0% | 2.967 | 1.988 | 1.988 | 11.726 |  | #VALUE! | #VALUE!
|  |  |  | Inicial | 2.967 | 1.988 | 1.988 | 11.726 |  |  | #VALUE!
|  |  | 0 | Saturado | 2.967 | 1.988 | 1.988 | 11.726 |  | #VALUE! | #VALUE!
|  |  | 0 | Seco ao ar | 2.967 | 1.988 | 1.988 | 11.726 |  | #VALUE! | #VALUE!
|  |  | 0 | H = 0% | 2.967 | 1.988 | 1.988 | 11.726 |  | #VALUE! | #VALUE!
|  |  |  | Inicial | 2.967 | 1.988 | 1.988 | 11.726 |  |  | #VALUE!
|  |  | 0 | Saturado | 2.967 | 1.988 | 1.988 | 11.726 |  | #VALUE! | #VALUE!
|  |  | 0 | Seco ao ar | 2.967 | 1.988 | 1.988 | 11.726 |  | #VALUE! | #VALUE!
|  |  | 0 | H = 0% | 2.967 | 1.988 | 1.988 | 11.726 |  | #VALUE! | #VALUE!
|  |  |  | Inicial | 2.967 | 1.988 | 1.988 | 11.726 |  |  | #VALUE!
|  |  | 0 | Saturado | 2.967 | 1.988 | 1.988 | 11.726 |  | #VALUE! | #VALUE!
|  |  | 0 | Seco ao ar | 2.967 | 1.988 | 1.988 | 11.726 |  | #VALUE! | #VALUE!
|  |  | 0 | H = 0% | 2.967 | 1.988 | 1.988 | 11.726 |  | #VALUE! | #VALUE!
|  |  |  | Inicial | 2.967 | 1.988 | 1.988 | 11.726 |  |  | #VALUE!
|  |  | 0 | Saturado | 2.967 | 1.988 | 1.988 | 11.726 |  | #VALUE! | #VALUE!
|  |  | 0 | Seco ao ar | 2.967 | 1.988 | 1.988 | 11.726 |  | #VALUE! | #VALUE!
|  |  | 0 | H = 0% | 2.967 | 1.988 | 1.988 | 11.726 |  | #VALUE! | #VALUE!
|  |  |  | Inicial | 2.967 | 1.988 | 1.988 | 11.726 |  |  | #VALUE!
|  |  | 0 | Saturado | 2.967 | 1.988 | 1.988 | 11.726 |  | #VALUE! | #VALUE!
|  |  | 0 | Seco ao ar | 2.967 | 1.988 | 1.988 | 11.726 |  | #VALUE! | #VALUE!
|  |  | 0 | H = 0% | 2.967 | 1.988 | 1.988 | 11.726 |  | #VALUE! | #VALUE!
|  |  |  | Inicial | 2.967 | 1.988 | 1.988 | 11.726 |  |  | #VALUE!
|  |  | 0 | Saturado | 2.967 | 1.988 | 1.988 | 11.726 |  | #VALUE! | #VALUE!
|  |  | 0 | Seco ao ar | 2.967 | 1.988 | 1.988 | 11.726 |  | #VALUE! | #VALUE!
|  |  | 0 | H = 0% | 2.967 | 1.988 | 1.988 | 11.726 |  | #VALUE! | #VALUE!
|  |  |  | Inicial | 2.967 | 1.988 | 1.988 | 11.726 |  |  | #VALUE!
|  |  | 0 | Saturado | 2.967 | 1.988 | 1.988 | 11.726 |  | #VALUE! | #VALUE!
|  |  | 0 | Seco ao ar | 2.967 | 1.988 | 1.988 | 11.726 |  | #VALUE! | #VALUE!
|  |  | 0 | H = 0% | 2.967 | 1.988 | 1.988 | 11.726 |  | #VALUE! | #VALUE!
|  |  |  | Inicial | 2.967 | 1.988 | 1.988 | 11.726 |  |  | #VALUE!
|  |  | 0 | Saturado | 2.967 | 1.988 | 1.988 | 11.726 |  | #VALUE! | #VALUE!
|  |  | 0 | Seco ao ar | 2.967 | 1.988 | 1.988 | 11.726 |  | #VALUE! | #VALUE!
|  |  | 0 | H = 0% | 2.967 | 1.988 | 1.988 | 11.726 |  | #VALUE! | #VALUE!
|  |  |  | Inicial | 2.967 | 1.988 | 1.988 | 11.726 |  |  | #VALUE!
|  |  | 0 | Saturado | 2.967 | 1.988 | 1.988 | 11.726 |  | #VALUE! | #VALUE!
|  |  | 0 | Seco ao ar | 2.967 | 1.988 | 1.988 | 11.726 |  | #VALUE! | #VALUE!
|  |  | 0 | H = 0% | 2.967 | 1.988 | 1.988 | 11.726 |  | #VALUE! | #VALUE!
|  |  |  | Inicial | 2.967 | 1.988 | 1.988 | 11.726 |  |  | #VALUE!
|  |  | 0 | Saturado | 2.967 | 1.988 | 1.988 | 11.726 |  | #VALUE! | #VALUE!
|  |  | 0 | Seco ao ar | 2.967 | 1.988 | 1.988 | 11.726 |  | #VALUE! | #VALUE!
|  |  | 0 | H = 0% | 2.967 | 1.988 | 1.988 | 11.726 |  | #VALUE! | #VALUE!
|  |  |  | Inicial | 2.967 | 1.988 | 1.988 | 11.726 |  |  | #VALUE!
|  |  | 0 | Saturado | 2.967 | 1.988 | 1.988 | 11.726 |  | #VALUE! | #VALUE!
|  |  | 0 | Seco ao ar | 2.967 | 1.988 | 1.988 | 11.726 |  | #VALUE! | #VALUE!
|  |  | 0 | H = 0% | 2.967 | 1.988 | 1.988 | 11.726 |  | #VALUE! | #VALUE!
|  |  |  | Inicial | 2.967 | 1.988 | 1.988 | 11.726 |  |  | #VALUE!
|  |  | 0 | Saturado | 2.967 | 1.988 | 1.988 | 11.726 |  | #VALUE! | #VALUE!
|  |  | 0 | Seco ao ar | 2.967 | 1.988 | 1.988 | 11.726 |  | #VALUE! | #VALUE!
|  |  | 0 | H = 0% | 2.967 | 1.988 | 1.988 | 11.726 |  | #VALUE! | #VALUE!
|  |  |  | Inicial | 2.967 | 1.988 | 1.988 | 11.726 |  |  | #VALUE!
|  |  | 0 | Saturado | 2.967 | 1.988 | 1.988 | 11.726 |  | #VALUE! | #VALUE!
|  |  | 0 | Seco ao ar | 2.967 | 1.988 | 1.988 | 11.726 |  | #VALUE! | #VALUE!
|  |  | 0 | H = 0% | 2.967 | 1.988 | 1.988 | 11.726 |  | #VALUE! | #VALUE!
|  |  |  | Inicial | 2.967 | 1.988 | 1.988 | 11.726 |  |  | #VALUE!
|  |  | 0 | Saturado | 2.967 | 1.988 | 1.988 | 11.726 |  | #VALUE! | #VALUE!
|  |  | 0 | Seco ao ar | 2.967 | 1.988 | 1.988 | 11.726 |  | #VALUE! | #VALUE!
|  |  | 0 | H = 0% | 2.967 | 1.988 | 1.988 | 11.726 |  | #VALUE! | #VALUE!
|  |  |  | Inicial | 2.967 | 1.988 | 1.988 | 11.726 |  |  | #VALUE!
|  |  | 0 | Saturado | 2.967 | 1.988 | 1.988 | 11.726 |  | #VALUE! | #VALUE!
|  |  | 0 | Seco ao ar | 2.967 | 1.988 | 1.988 | 11.726 |  | #VALUE! | #VALUE!
|  |  | 0 | H = 0% | 2.967 | 1.988 | 1.988 | 11.726 |  | #VALUE! | #VALUE!
|  |  |  | Inicial | 2.967 | 1.988 | 1.988 | 11.726 |  |  | #VALUE!
|  |  | 0 | Saturado | 2.967 | 1.988 | 1.988 | 11.726 |  | #VALUE! | #VALUE!
|  |  | 0 | Seco ao ar | 2.967 | 1.988 | 1.988 | 11.726 |  | #VALUE! | #VALUE!
|  |  | 0 | H = 0% | 2.967 | 1.988 | 1.988 | 11.726 |  | #VALUE! | #VALUE!
|  |  |  | Inicial | 2.967 | 1.988 | 1.988 | 11.726 |  |  | #VALUE!
|  |  | 0 | Saturado | 2.967 | 1.988 | 1.988 | 11.726 |  | #VALUE! | #VALUE!
|  |  | 0 | Seco ao ar | 2.967 | 1.988 | 1.988 | 11.726 |  | #VALUE! | #VALUE!
|  |  | 0 | H = 0% | 2.967 | 1.988 | 1.988 | 11.726 |  | #VALUE! | #VALUE!
|  |  |  | Inicial | 2.967 | 1.988 | 1.988 | 11.726 |  |  | #VALUE!
|  |  | 0 | Saturado | 2.967 | 1.988 | 1.988 | 11.726 |  | #VALUE! | #VALUE!
|  |  | 0 | Seco ao ar | 2.967 | 1.988 | 1.988 | 11.726 |  | #VALUE! | #VALUE!
|  |  | 0 | H = 0% | 2.967 | 1.988 | 1.988 | 11.726 |  | #VALUE! | #VALUE!
|  |  |  | Inicial | 2.967 | 1.988 | 1.988 | 11.726 |  |  | #VALUE!
|  |  | 0 | Saturado | 2.967 | 1.988 | 1.988 | 11.726 |  | #VALUE! | #VALUE!
|  |  | 0 | Seco ao ar | 2.967 | 1.988 | 1.988 | 11.726 |  | #VALUE! | #VALUE!
|  |  | 0 | H = 0% | 2.967 | 1.988 | 1.988 | 11.726 |  | #VALUE! | #VALUE!
|  |  |  | Inicial | 2.967 | 1.988 | 1.988 | 11.726 |  |  | #VALUE!
|  |  | 0 | Saturado | 2.967 | 1.988 | 1.988 | 11.726 |  | #VALUE! | #VALUE!
|  |  | 0 | Seco ao ar | 2.967 | 1.988 | 1.988 | 11.726 |  | #VALUE! | #VALUE!
|  |  | 0 | H = 0% | 2.967 | 1.988 | 1.988 | 11.726 |  | #VALUE! | #VALUE!
|  |  |  | Inicial | 2.967 | 1.988 | 1.988 | 11.726 |  |  | #VALUE!
|  |  | 0 | Saturado | 2.967 | 1.988 | 1.988 | 11.726 |  | #VALUE! | #VALUE!
|  |  | 0 | Seco ao ar | 2.967 | 1.988 | 1.988 | 11.726 |  | #VALUE! | #VALUE!
|  |  | 0 | H = 0% | 2.967 | 1.988 | 1.988 | 11.726 |  | #VALUE! | #VALUE!
|  |  |  | Inicial | 2.967 | 1.988 | 1.988 | 11.726 |  |  | #VALUE!
|  |  | 0 | Saturado | 2.967 | 1.988 | 1.988 | 11.726 |  | #VALUE! | #VALUE!
|  |  | 0 | Seco ao ar | 2.967 | 1.988 | 1.988 | 11.726 |  | #VALUE! | #VALUE!
|  |  | 0 | H = 0% | 2.967 | 1.988 | 1.988 | 11.726 |  | #VALUE! | #VALUE!
|  |  |  | Inicial | 2.967 | 1.988 | 1.988 | 11.726 |  |  | #VALUE!
|  |  | 0 | Saturado | 2.967 | 1.988 | 1.988 | 11.726 |  | #VALUE! | #VALUE!
|  |  | 0 | Seco ao ar | 2.967 | 1.988 | 1.988 | 11.726 |  | #VALUE! | #VALUE!
|  |  | 0 | H = 0% | 2.967 | 1.988 | 1.988 | 11.726 |  | #VALUE! | #VALUE!
|  |  |  | Inicial | 2.967 | 1.988 | 1.988 | 11.726 |  |  | #VALUE!
|  |  | 0 | Saturado | 2.967 | 1.988 | 1.988 | 11.726 |  | #VALUE! | #VALUE!
|  |  | 0 | Seco ao ar | 2.967 | 1.988 | 1.988 | 11.726 |  | #VALUE! | #VALUE!
|  |  | 0 | H = 0% | 2.967 | 1.988 | 1.988 | 11.726 |  | #VALUE! | #VALUE!
|  |  |  | Inicial | 2.967 | 1.988 | 1.988 | 11.726 |  |  | #VALUE!
|  |  | 0 | Saturado | 2.967 | 1.988 | 1.988 | 11.726 |  | #VALUE! | #VALUE!
|  |  | 0 | Seco ao ar | 2.967 | 1.988 | 1.988 | 11.726 |  | #VALUE! | #VALUE!
|  |  | 0 | H = 0% | 2.967 | 1.988 | 1.988 | 11.726 |  | #VALUE! | #VALUE!
|  |  |  | Inicial | 2.967 | 1.988 | 1.988 | 11.726 |  |  | #VALUE!
|  |  | 0 | Saturado | 2.967 | 1.988 | 1.988 | 11.726 |  | #VALUE! | #VALUE!
|  |  | 0 | Seco ao ar | 2.967 | 1.988 | 1.988 | 11.726 |  | #VALUE! | #VALUE!
|  |  | 0 | H = 0% | 2.967 | 1.988 | 1.988 | 11.726 |  | #VALUE! | #VALUE!
|  |  |  | Inicial | 2.967 | 1.988 | 1.988 | 11.726 |  |  | #VALUE!
|  |  | 0 | Saturado | 2.967 | 1.988 | 1.988 | 11.726 |  | #VALUE! | #VALUE!
|  |  | 0 | Seco ao ar | 2.967 | 1.988 | 1.988 | 11.726 |  | #VALUE! | #VALUE!
|  |  | 0 | H = 0% | 2.967 | 1.988 | 1.988 | 11.726 |  | #VALUE! | #VALUE!
|  |  |  | Inicial | 2.967 | 1.988 | 1.988 | 11.726 |  |  | #VALUE!
|  |  | 0 | Saturado | 2.967 | 1.988 | 1.988 | 11.726 |  | #VALUE! | #VALUE!
|  |  | 0 | Seco ao ar | 2.967 | 1.988 | 1.988 | 11.726 |  | #VALUE! | #VALUE!
|  |  | 0 | H = 0% | 2.967 | 1.988 | 1.988 | 11.726 |  | #VALUE! | #VALUE!
|  |  |  | Inicial | 2.967 | 1.988 | 1.988 | 11.726 |  |  | #VALUE!
|  |  | 0 | Saturado | 2.967 | 1.988 | 1.988 | 11.726 |  | #VALUE! | #VALUE!
|  |  | 0 | Seco ao ar | 2.967 | 1.988 | 1.988 | 11.726 |  | #VALUE! | #VALUE!
|  |  | 0 | H = 0% | 2.967 | 1.988 | 1.988 | 11.726 |  | #VALUE! | #VALUE!
|  |  |  | Inicial | 2.967 | 1.988 | 1.988 | 11.726 |  |  | #VALUE!
|  |  | 0 | Saturado | 2.967 | 1.988 | 1.988 | 11.726 |  | #VALUE! | #VALUE!
|  |  | 0 | Seco ao ar | 2.967 | 1.988 | 1.988 | 11.726 |  | #VALUE! | #VALUE!
|  |  | 0 | H = 0% | 2.967 | 1.988 | 1.988 | 11.726 |  | #VALUE! | #VALUE!
|  |  |  | Inicial | 2.967 | 1.988 | 1.988 | 11.726 |  |  | #VALUE!
|  |  | 0 | Saturado | 2.967 | 1.988 | 1.988 | 11.726 |  | #VALUE! | #VALUE!
|  |  | 0 | Seco ao ar | 2.967 | 1.988 | 1.988 | 11.726 |  | #VALUE! | #VALUE!
|  |  | 0 | H = 0% | 2.967 | 1.988 | 1.988 | 11.726 |  | #VALUE! | #VALUE!
|  |  |  | Inicial | 2.967 | 1.988 | 1.988 | 11.726 |  |  | #VALUE!
|  |  | 0 | Saturado | 2.967 | 1.988 | 1.988 | 11.726 |  | #VALUE! | #VALUE!
|  |  | 0 | Seco ao ar | 2.967 | 1.988 | 1.988 | 11.726 |  | #VALUE! | #VALUE!
|  |  | 0 | H = 0% | 2.967 | 1.988 | 1.988 | 11.726 |  | #VALUE! | #VALUE!
|  |  |  | Inicial | 2.967 | 1.988 | 1.988 | 11.726 |  |  | #VALUE!
|  |  | 0 | Saturado | 2.967 | 1.988 | 1.988 | 11.726 |  | #VALUE! | #VALUE!
|  |  | 0 | Seco ao ar | 2.967 | 1.988 | 1.988 | 11.726 |  | #VALUE! | #VALUE!
|  |  | 0 | H = 0% | 2.967 | 1.988 | 1.988 | 11.726 |  | #VALUE! | #VALUE!
|  |  |  | Inicial | 2.967 | 1.988 | 1.988 | 11.726 |  |  | #VALUE!
|  |  | 0 | Saturado | 2.967 | 1.988 | 1.988 | 11.726 |  | #VALUE! | #VALUE!
|  |  | 0 | Seco ao ar | 2.967 | 1.988 | 1.988 | 11.726 |  | #VALUE! | #VALUE!
|  |  | 0 | H = 0% | 2.967 | 1.988 | 1.988 | 11.726 |  | #VALUE! | #VALUE!
|  |  |  | Inicial | 2.967 | 1.988 | 1.988 | 11.726 |  |  | #VALUE!
|  |  | 0 | Saturado | 2.967 | 1.988 | 1.988 | 11.726 |  | #VALUE! | #VALUE!
|  |  | 0 | Seco ao ar | 2.967 | 1.988 | 1.988 | 11.726 |  | #VALUE! | #VALUE!
|  |  | 0 | H = 0% | 2.967 | 1.988 | 1.988 | 11.726 |  | #VALUE! | #VALUE!
|  |  |  | Inicial | 2.967 | 1.988 | 1.988 | 11.726 |  |  | #VALUE!
|  |  | 0 | Saturado | 2.967 | 1.988 | 1.988 | 11.726 |  | #VALUE! | #VALUE!
|  |  | 0 | Seco ao ar | 2.967 | 1.988 | 1.988 | 11.726 |  | #VALUE! | #VALUE!
|  |  | 0 | H = 0% | 2.967 | 1.988 | 1.988 | 11.726 |  | #VALUE! | #VALUE!
|  |  |  | Inicial | 2.967 | 1.988 | 1.988 | 11.726 |  |  | #VALUE!
|  |  | 0 | Saturado | 2.967 | 1.988 | 1.988 | 11.726 |  | #VALUE! | #VALUE!
|  |  | 0 | Seco ao ar | 2.967 | 1.988 | 1.988 | 11.726 |  | #VALUE! | #VALUE!
|  |  | 0 | H = 0% | 2.967 | 1.988 | 1.988 | 11.726 |  | #VALUE! | #VALUE!
|  |  |  | Inicial | 2.967 | 1.988 | 1.988 | 11.726 |  |  | #VALUE!
|  |  | 0 | Saturado | 2.967 | 1.988 | 1.988 | 11.726 |  | #VALUE! | #VALUE!
|  |  | 0 | Seco ao ar | 2.967 | 1.988 | 1.988 | 11.726 |  | #VALUE! | #VALUE!
|  |  | 0 | H = 0% | 2.967 | 1.988 | 1.988 | 11.726 |  | #VALUE! | #VALUE!
|  |  |  | Inicial | 2.967 | 1.988 | 1.988 | 11.726 |  |  | #VALUE!
|  |  | 0 | Saturado | 2.967 | 1.988 | 1.988 | 11.726 |  | #VALUE! | #VALUE!
|  |  | 0 | Seco ao ar | 2.967 | 1.988 | 1.988 | 11.726 |  | #VALUE! | #VALUE!
|  |  | 0 | H = 0% | 2.967 | 1.988 | 1.988 | 11.726 |  | #VALUE! | #VALUE!
|  |  |  | Inicial |  |  |  | 0.000 |  |  | #VALUE!
|  |  | 0 | Saturado |  |  |  | 0.000 |  | #VALUE! | #VALUE!
|  |  | 0 | Seco ao ar |  |  |  | 0.000 |  | #VALUE! | #VALUE!
|  |  | 0 | H = 0% |  |  |  | 0.000 |  | #VALUE! | #VALUE!
|  |  |  | Inicial |  |  |  | 0.000 |  |  | #VALUE!
|  |  | 0 | Saturado |  |  |  | 0.000 |  | #VALUE! | #VALUE!
|  |  | 0 | Seco ao ar |  |  |  | 0.000 |  | #VALUE! | #VALUE!
|  |  | 0 | H = 0% |  |  |  | 0.000 |  | #VALUE! | #VALUE!
|  |  |  | Inicial |  |  |  | 0.000 |  |  | #VALUE!
|  |  | 0 | Saturado |  |  |  | 0.000 |  | #VALUE! | #VALUE!
|  |  | 0 | Seco ao ar |  |  |  | 0.000 |  | #VALUE! | #VALUE!
|  |  | 0 | H = 0% |  |  |  | 0.000 |  | #VALUE! | #VALUE!
|  |  |  | Inicial |  |  |  | 0.000 |  |  | #VALUE!
|  |  | 0 | Saturado |  |  |  | 0.000 |  | #VALUE! | #VALUE!
|  |  | 0 | Seco ao ar |  |  |  | 0.000 |  | #VALUE! | #VALUE!
|  |  | 0 | H = 0% |  |  |  | 0.000 |  | #VALUE! | #VALUE!
|  |  |  | Inicial |  |  |  | 0.000 |  |  | #VALUE!
|  |  | 0 | Saturado |  |  |  | 0.000 |  | #VALUE! | #VALUE!
|  |  | 0 | Seco ao ar |  |  |  | 0.000 |  | #VALUE! | #VALUE!
|  |  | 0 | H = 0% |  |  |  | 0.000 |  | #VALUE! | #VALUE!
|  |  |  | Inicial |  |  |  | 0.000 |  |  | #VALUE!
|  |  | 0 | Saturado |  |  |  | 0.000 |  | #VALUE! | #VALUE!
|  |  | 0 | Seco ao ar |  |  |  | 0.000 |  | #VALUE! | #VALUE!
|  |  | 0 | H = 0% |  |  |  | 0.000 |  | #VALUE! | #VALUE!
|  |  |  | Inicial |  |  |  | 0.000 |  |  | #VALUE!
|  |  | 0 | Saturado |  |  |  | 0.000 |  | #VALUE! | #VALUE!
|  |  | 0 | Seco ao ar |  |  |  | 0.000 |  | #VALUE! | #VALUE!
|  |  | 0 | H = 0% |  |  |  | 0.000 |  | #VALUE! | #VALUE!
|  |  |  | Inicial |  |  |  | 0.000 |  |  | #VALUE!
|  |  | 0 | Saturado |  |  |  | 0.000 |  | #VALUE! | #VALUE!
|  |  | 0 | Seco ao ar |  |  |  | 0.000 |  | #VALUE! | #VALUE!
|  |  | 0 | H = 0% |  |  |  | 0.000 |  | #VALUE! | #VALUE!
|  |  |  | Inicial |  |  |  | 0.000 |  |  | #VALUE!
|  |  | 0 | Saturado |  |  |  | 0.000 |  | #VALUE! | #VALUE!
|  |  | 0 | Seco ao ar |  |  |  | 0.000 |  | #VALUE! | #VALUE!
|  |  | 0 | H = 0% |  |  |  | 0.000 |  | #VALUE! | #VALUE!
Note on O4: ATENÇÂO: Quando o valor da Humidade do provete seco ao ar (H=12%) é inferior a 12 tem que retificar-se na folha 'Resumo Dados' o valor correspondente à Densidade12 (coluna H); a fórmula passa a ser Dh*(1+((1-v)*(H-12))/100)

## Resultados
Grupo:
Provete N.º | [6 empty] | Massa Volúmica D (g/cm3) |  |  | Retracções (%) | [5 empty] | S (%)
z | a | t | zt | pm | pt |  | Ds | D12 | D0 | Ra | Rt | Rr | Rv | v | Rt / Rr
I | CA | 1 | 0 | 0 | 0 |  | 1.033 | 0.637029 | 0.600 | 0.07109356 | 8.080963 | 3.470333 | 11.91408 | 0.436812 | 2.328584 | 27.27508
I | PC | 1 | 0 | 0 | 0 |  | 0.953 | 0.5361214 | 0.504 | 0.04342645 | 8.328298 | 5.625626 | 14.47357 | 0.4241961 | 1.480422 | 34.12
II | AB | 1 | 0 | 0 | 0 |  | 0.709 | 0.4373227 | 0.419 | 0.04204804 | 10.9417 | 4.885879 | 16.41374 | 0.5943498 | 2.239454 | 27.6163
II | W | 1 | 0 | 0 |  |  | 1.106 | 0.964501 | 0.912 | 0.02393457 | 5.315153 | 2.528445 | 7.999298 | 0.4841137 | 2.102143 | 16.5236
|  |  | 0 | 0 |  |  | #VALUE! | #VALUE! | #VALUE! | 0 | 0 | 0 | 0 | #VALUE! | #DIV/0! | #VALUE!
|  |  | 0 | 0 |  |  | #VALUE! | #VALUE! | #VALUE! | 0 | 0 | 0 | 0 | #VALUE! | #DIV/0! | #VALUE!
|  |  | 0 | 0 |  |  | #VALUE! | #VALUE! | #VALUE! | 0 | 0 | 0 | 0 | #VALUE! | #DIV/0! | #VALUE!
|  |  | 0 | 0 |  |  | #VALUE! | #VALUE! | #VALUE! | 0 | 0 | 0 | 0 | #VALUE! | #DIV/0! | #VALUE!
|  |  | 0 | 0 |  |  | #VALUE! | #VALUE! | #VALUE! | 0 | 0 | 0 | 0 | #VALUE! | #DIV/0! | #VALUE!
|  |  | 0 |  |  |  | #VALUE! | #VALUE! | #VALUE! | 0 | 0 | 0 | 0 | #VALUE! | #DIV/0! | #VALUE!
|  |  | 0 |  |  |  | #VALUE! | #VALUE! | #VALUE! | 0 | 0 | 0 | 0 | #VALUE! | #DIV/0! | #VALUE!
|  |  | 0 |  |  |  | #VALUE! | #VALUE! | #VALUE! | 0 | 0 | 0 | 0 | #VALUE! | #DIV/0! | #VALUE!
|  |  | 0 |  |  |  | #VALUE! | #VALUE! | #VALUE! | 0 | 0 | 0 | 0 | #VALUE! | #DIV/0! | #VALUE!
|  |  | 0 |  |  |  | #VALUE! | #VALUE! | #VALUE! | 0 | 0 | 0 | 0 | #VALUE! | #DIV/0! | #VALUE!
|  |  | 0 |  |  |  | #VALUE! | #VALUE! | #VALUE! | 0 | 0 | 0 | 0 | #VALUE! | #DIV/0! | #VALUE!
|  |  | 0 | 0 | 0 | 0 | #VALUE! | #VALUE! | #VALUE! | 0 | 0 | 0 | 0 | #VALUE! | #DIV/0! | #VALUE!
[6 empty] | 0 | #VALUE! | #VALUE! | #VALUE! | 0 | 0 | 0 | 0 | #VALUE! | #DIV/0! | #VALUE!
[6 empty] | 0 | #VALUE! | #VALUE! | #VALUE! | 0 | 0 | 0 | 0 | #VALUE! | #DIV/0! | #VALUE!
[6 empty] | 0 | #VALUE! | #VALUE! | #VALUE! | 0 | 0 | 0 | 0 | #VALUE! | #DIV/0! | #VALUE!
[6 empty] | 0 | #VALUE! | #VALUE! | #VALUE! | 0 | 0 | 0 | 0 | #VALUE! | #DIV/0! | #VALUE!
[6 empty] | 0 | #VALUE! | #VALUE! | #VALUE! | 0 | 0 | 0 | 0 | #VALUE! | #DIV/0! | #VALUE!
[6 empty] | 0 | #VALUE! | #VALUE! | #VALUE! | 0 | 0 | 0 | 0 | #VALUE! | #DIV/0! | #VALUE!
[6 empty] | 0 | #VALUE! | #VALUE! | #VALUE! | 0 | 0 | 0 | 0 | #VALUE! | #DIV/0! | #VALUE!
[6 empty] | 0 | #VALUE! | #VALUE! | #VALUE! | 0 | 0 | 0 | 0 | #VALUE! | #DIV/0! | #VALUE!
[6 empty] | 0 | #VALUE! | #VALUE! | #VALUE! | 0 | 0 | 0 | 0 | #VALUE! | #DIV/0! | #VALUE!
[6 empty] | 0 | #VALUE! | #VALUE! | #VALUE! | 0 | 0 | 0 | 0 | #VALUE! | #DIV/0! | #VALUE!
[6 empty] | 0 | #VALUE! | #VALUE! | #VALUE! | 0 | 0 | 0 | 0 | #VALUE! | #DIV/0! | #VALUE!
[6 empty] | 0 | #VALUE! | #VALUE! | #VALUE! | 0 | 0 | 0 | 0 | #VALUE! | #DIV/0! | #VALUE!
[6 empty] | 0 | #VALUE! | #VALUE! | #VALUE! | 0 | 0 | 0 | 0 | #VALUE! | #DIV/0! | #VALUE!
[6 empty] | 0 | #VALUE! | #VALUE! | #VALUE! | 0 | 0 | 0 | 0 | #VALUE! | #DIV/0! | #VALUE!
[6 empty] | 0 | #VALUE! | #VALUE! | #VALUE! | 0 | 0 | 0 | 0 | #VALUE! | #DIV/0! | #VALUE!
[6 empty] | 0 | #VALUE! | #VALUE! | #VALUE! | 0 | 0 | 0 | 0 | #VALUE! | #DIV/0! | #VALUE!
[6 empty] | 0 | #VALUE! | #VALUE! | #VALUE! | 0 | 0 | 0 | 0 | #VALUE! | #DIV/0! | #VALUE!
[6 empty] | 0 | #VALUE! | #VALUE! | #VALUE! | 0 | 0 | 0 | 0 | #VALUE! | #DIV/0! | #VALUE!
[6 empty] | 0 | #VALUE! | #VALUE! | #VALUE! | 0 | 0 | 0 | 0 | #VALUE! | #DIV/0! | #VALUE!
[6 empty] | 0 | #VALUE! | #VALUE! | #VALUE! | 0 | 0 | 0 | 0 | #VALUE! | #DIV/0! | #VALUE!
[6 empty] | 0 | #VALUE! | #VALUE! | #VALUE! | 0 | 0 | 0 | 0 | #VALUE! | #DIV/0! | #VALUE!
[6 empty] | 0 | #VALUE! | #VALUE! | #VALUE! | 0 | 0 | 0 | 0 | #VALUE! | #DIV/0! | #VALUE!
[6 empty] | 0 | #VALUE! | #VALUE! | #VALUE! | 0 | 0 | 0 | 0 | #VALUE! | #DIV/0! | #VALUE!
[6 empty] | 0 | #VALUE! | #VALUE! | #VALUE! | 0 | 0 | 0 | 0 | #VALUE! | #DIV/0! | #VALUE!
[6 empty] | 0 | #VALUE! | #VALUE! | #VALUE! | 0 | 0 | 0 | 0 | #VALUE! | #DIV/0! | #VALUE!
[6 empty] | 0 | #VALUE! | #VALUE! | #VALUE! | 0 | 0 | 0 | 0 | #VALUE! | #DIV/0! | #VALUE!
[6 empty] | 0 | #VALUE! | #VALUE! | #VALUE! | 0 | 0 | 0 | 0 | #VALUE! | #DIV/0! | #VALUE!
[6 empty] | 0 | #VALUE! | #VALUE! | #VALUE! | 0 | 0 | 0 | 0 | #VALUE! | #DIV/0! | #VALUE!
[6 empty] | 0 | #VALUE! | #VALUE! | #VALUE! | 0 | 0 | 0 | 0 | #VALUE! | #DIV/0! | #VALUE!
[6 empty] | 0 | #VALUE! | #VALUE! | #VALUE! | 0 | 0 | 0 | 0 | #VALUE! | #DIV/0! | #VALUE!
[6 empty] | 0 | #VALUE! | #VALUE! | #VALUE! | 0 | 0 | 0 | 0 | #VALUE! | #DIV/0! | #VALUE!
[6 empty] | 0 | #VALUE! | #VALUE! | #VALUE! | 0 | 0 | 0 | 0 | #VALUE! | #DIV/0! | #VALUE!
[6 empty] | 0 | #VALUE! | #VALUE! | #VALUE! | 0 | 0 | 0 | 0 | #VALUE! | #DIV/0! | #VALUE!
[6 empty] | 0 | #VALUE! | #VALUE! | #VALUE! | 0 | 0 | 0 | 0 | #VALUE! | #DIV/0! | #VALUE!
[6 empty] | 0 | #VALUE! | #VALUE! | #VALUE! | 0 | 0 | 0 | 0 | #VALUE! | #DIV/0! | #VALUE!
[6 empty] | 0 | #VALUE! | #VALUE! | #VALUE! | 0 | 0 | 0 | 0 | #VALUE! | #DIV/0! | #VALUE!
[6 empty] | 0 | #VALUE! | #VALUE! | #VALUE! | 0 | 0 | 0 | 0 | #VALUE! | #DIV/0! | #VALUE!
[6 empty] | 0 | #VALUE! | #VALUE! | #VALUE! | 0 | 0 | 0 | 0 | #VALUE! | #DIV/0! | #VALUE!
[6 empty] | 0 | #VALUE! | #VALUE! | #VALUE! | 0 | 0 | 0 | 0 | #VALUE! | #DIV/0! | #VALUE!
[6 empty] | 0 | #VALUE! | #VALUE! | #VALUE! | 0 | 0 | 0 | 0 | #VALUE! | #DIV/0! | #VALUE!
[6 empty] | 0 | #VALUE! | #VALUE! | #VALUE! | 0 | 0 | 0 | 0 | #VALUE! | #DIV/0! | #VALUE!
[6 empty] | 0 | #VALUE! | #VALUE! | #VALUE! | 0 | 0 | 0 | 0 | #VALUE! | #DIV/0! | #VALUE!
[6 empty] | 0 | #VALUE! | #VALUE! | #VALUE! | 0 | 0 | 0 | 0 | #VALUE! | #DIV/0! | #VALUE!
[6 empty] | 0 | #VALUE! | #VALUE! | #VALUE! | 0 | 0 | 0 | 0 | #VALUE! | #DIV/0! | #VALUE!
[6 empty] | 0 | #VALUE! | #VALUE! | #VALUE! | 0 | 0 | 0 | 0 | #VALUE! | #DIV/0! | #VALUE!
[6 empty] | 0 | #VALUE! | #VALUE! | #VALUE! | 0 | 0 | 0 | 0 | #VALUE! | #DIV/0! | #VALUE!
[6 empty] | 0 | #VALUE! | #VALUE! | #VALUE! | 0 | 0 | 0 | 0 | #VALUE! | #DIV/0! | #VALUE!
[6 empty] | 0 | #VALUE! | #VALUE! | #VALUE! | 0 | 0 | 0 | 0 | #VALUE! | #DIV/0! | #VALUE!
[6 empty] | 0 | #VALUE! | #VALUE! | #VALUE! | 0 | 0 | 0 | 0 | #VALUE! | #DIV/0! | #VALUE!
[6 empty] | 0 | #VALUE! | #VALUE! | #VALUE! | 0 | 0 | 0 | 0 | #VALUE! | #DIV/0! | #VALUE!
[6 empty] | 0 | #VALUE! | #VALUE! | #VALUE! | #DIV/0! | #DIV/0! | #DIV/0! | #DIV/0! | #DIV/0! | #DIV/0! | #DIV/0!
[6 empty] | 0 | #VALUE! | #VALUE! | #VALUE! | #DIV/0! | #DIV/0! | #DIV/0! | #DIV/0! | #DIV/0! | #DIV/0! | #DIV/0!
[6 empty] | 0 | #VALUE! | #VALUE! | #VALUE! | #DIV/0! | #DIV/0! | #DIV/0! | #DIV/0! | #DIV/0! | #DIV/0! | #DIV/0!
[6 empty] | 0 | #VALUE! | #VALUE! | #VALUE! | #DIV/0! | #DIV/0! | #DIV/0! | #DIV/0! | #DIV/0! | #DIV/0! | #DIV/0!
[6 empty] | 0 | #VALUE! | #VALUE! | #VALUE! | #DIV/0! | #DIV/0! | #DIV/0! | #DIV/0! | #DIV/0! | #DIV/0! | #DIV/0!
[6 empty] | 0 | #VALUE! | #VALUE! | #VALUE! | #DIV/0! | #DIV/0! | #DIV/0! | #DIV/0! | #DIV/0! | #DIV/0! | #DIV/0!
[6 empty] | 0 | #VALUE! | #VALUE! | #VALUE! | #DIV/0! | #DIV/0! | #DIV/0! | #DIV/0! | #DIV/0! | #DIV/0! | #DIV/0!
[6 empty] | 0 | #VALUE! | #VALUE! | #VALUE! | #DIV/0! | #DIV/0! | #DIV/0! | #DIV/0! | #DIV/0! | #DIV/0! | #DIV/0!
[6 empty] | 0 | #VALUE! | #VALUE! | #VALUE! | #DIV/0! | #DIV/0! | #DIV/0! | #DIV/0! | #DIV/0! | #DIV/0! | #DIV/0!
Note on A5: Zona do País
Note on B5: nº da Árvore da zona correspondente
Note on C5: nº da Tábua/Tronco corresponde à árvore
Note on D5: Zona da Tábua: norte ou sul
Note on E5: Posição do provete em relação à Medula: 1=+perto a 4=+afastado
Note on F5: Posição do provete em relação à Tábua: verifica-se quando a tábua dá dois provetes em comprimento
Note on I5: ATENÇÂO: Há uma correcção de fórmula quando o valor da Humidade é inferior a 12; a fórmula passa a ser Dh*(1+((1-v)*(H-12))/100); ver anotação da célula O4 da folha 'Recolha Dados'